## Sheet1
项目 | 检验标准
ROHS四项 | 欧盟ROHS指令
ROHS10项 | 欧盟ROHS指令
SVHC73项 | 欧盟SVHC指令
SVHC全套 | 欧盟SVHC指令
力学性能（拉伸） | GB/T228.1，GB/T16865
化学成份（常用8大元素） | GB/T7999、GB/T20975.27
加出英文报告
低倍组织 | GB/T3246
显微组织 | GB/T3246
弯曲性能 | GB/T232,VDA238
粗晶层 | GB/T3246
晶间腐蚀性能 | GB/T7998
抗剥落腐蚀性能 | GB/T22639
耐腐蚀性（循环盐雾试验,10个循环） | DIN EN ISO 11997 cycle B
中性盐雾 | GB/T 10125
扩口 | GB∕T 32790
压溃 | GB/T33910
三点弯曲 | GB/T33910